## FO - water as feed
Time [min] | Jw [g/m2h] | Js [g/m2h] | Js/Jw [g/L]
0 | 7.873319 | 0.7782433 | 0.09884565 | Feed: osmotized water
2.002525 | 7.431188 | 0.772221 | 0.1039162 | Draw solution: 0,5 M NaCl
4.00251 | 7.26863 | 0.7686595 | 0.1057503
6.003352 | 7.436891 | 0.7764445 | 0.1044044
8.004195 | 7.534203 | 0.7758418 | 0.102976
10.00667 | 7.419413 | 0.7939579 | 0.1070109
12.00919 | 7.062138 | 0.7899932 | 0.1118632
14.01 | 7.95529 | 0.78863 | 0.09913278
16.01 | 7.529514 | 0.8022476 | 0.1065471
18.01252 | 7.901225 | 0.8082612 | 0.1022957
20.01167 | 8.170928 | 0.8276252 | 0.101289
22.01 | 8.036167 | 0.7837228 | 0.09752446
24.02 | 7.114558 | 0.796597 | 0.1119672
26.02 | 7.725775 | 0.7862111 | 0.1017647
28.02 | 7.622181 | 0.7810655 | 0.1024727
30.02 | 7.732116 | 0.7897211 | 0.1021352
32.02 | 7.769565 | 0.8012357 | 0.1031249
34.02 | 7.42 | 0.8421 | 0.1134906
36.02 | 7.342 | 0.7998 | 0.1089349
38.02 | 7.425 | 0.7845 | 0.1056566
40.02 | 8.214 | 0.8012 | 0.09754078
42 | 8.390065 | 0.8068458 | 0.09616681
44 | 7.975326 | 0.8054627 | 0.1009943
46 | 7.687826 | 0.788863 | 0.102612
48 | 7.264116 | 0.8057331 | 0.1109196
50 | 7.124159 | 0.7985 | 0.1109196
| MEAN (g/hm2) | MEAN (L/hm2)
| 7.631754 | 0.7943724
| SD | SD
| 0.3574662 | 0.01652519

## RO - NaCl 0.5 M
HFFO14® membrane, employing deionized water as feed solution. Draw solution: 0,5 M NaCl
Tests | Feed inflow (L/h) | Feed pressure (bar) | Permeate (mS/cm) | Feed (mS/cm) | NaCl rejection (%) | Permeate flow (L/h) | Recovery (%)
1 | 650 | 30 | 1.369 | 49.08 | 97.21% | 16 | 2.462%
|  |  | 1.386 | 49.73 | 97.21%
|  |  | 1.387 | 49.74 | 97.21%
AVERAGE |  |  | 1.380667 | 49.51667 | 0.9721171
2 | 650 | 40 | 0.5492 | 49.75 | 98.91% | 51 | 7.846%
|  |  | 0.5422 | 49.94
|  |  | 0.5422 | 49.83
AVERAGE |  |  | 0.5445333 | 49.84
3 | 650 | 50 | 0.3927 | 50.17 | 99.21% | 88 | 13.54%
|  |  | 0.397 | 50.43
|  |  | 0.3973 | 50.56
AVERAGE |  |  | 0.3956667 | 50.38667
650L/h
TMP (bar) | Permeate flux (L/h·m2) | NaCl rejection (%) | NaCl permeability | Q permeate (L/h)
30 | 5.714286 | 97.2 | 0.1904762 | 16 | 2.461538
40 | 18.21429 | 98.9 | 0.4553571 | 51 | 7.846154
50 | 31.42857 | 99.2 | 0.6285714 | 88 | 13.53846
Note on B11: [Comentario encadenado] Su versión de Excel le permite leer este comentario encadenado; sin embargo, las ediciones que se apliquen se quitarán si el archivo se abre en una versión más reciente de Excel. Más información: https://go.microsoft.com/fwlink/?linkid=870924 Comentario: 1. Comprobar que la membrana está bien. Para ello validamos (añadir captura de la hoja data sheet SW3 -2540 ) queremos la que mayor rejection tenga (no podemos llegar a 55 bar aunque lo diga el fabricante por la bomba). Respuesta: Para conseguir lo de la data sheet tenemos limitaciones del sistema piloto. no podemos trabajr a partir de 700 con presiones de alrededor de 50 bar. Esto nos limitó apra trabajar a flujos inferiores de 700 y por tanto el flujo de permeado. Respuesta: Esto es a 32000 ppm entonces una vez teníamos esta orientacion hcimos los 0.7 M Respuesta: Con 0.5 YA TENEMOS UNA BUENA orientacion de que el flujo de permeado puedde estar alrededor de 50-90 L/hr. a una concentracion mayor de sal perderé flujo (expected). pero no obstante ya se que voy a estar en el rango de FO que vpy a estar trabajando voy a tener alredor de 82.8 L/hr (6 lm^2h) Respuesta: aquí ya empezamos el 0.7 M con esta referencia (la que hicimos end of pipe application) Respuesta: Hcer una hoja con QC con los que hemos epxplciado y poner los graficos de 40 y 50 bar. Respuesta: para 0.7 hacer un gráfico tiempo-permeado (linea) y rejection (barras)